## Datos
Operador: | Cabrera - Lopez |  |  | Fecha: | 2006-08-07
Observaciones Generales:
Nº de Agregado | 1 | 2 | 3 | 4 | 5 | 6
Clasificación | Grueso 5-20 | Intermedio 5 - 10 | Grueso 5-14 | Arena terciada | Arena fina | Polvo
Observaciones | Cantera Montevideo | Cantera Montevideo | Cantera Montevideo |  |  | Cantera Montevideo
Peso Muestra (g) | 2716.1 | 2514.1 | 2245 | 1872.8 | 2473.6 | 2020.9 | 2107.6706 | Husos Granulométricos
Tamiz | Retenido (g) | Retenido (g) | Retenido (g) | Retenido (g) | Retenido (g) | Retenido (g) |  | % Pasa Max | % Pasa Min
1" | 0 | 0 | 0 | 0 | 0 | 0 |  | 100% | 100%
3/4" | 40.4 | 0 | 0 | 0 | 0 | 0 |  | 100% | 100%
1/2" | 1317 | 5.4 | 149.7 | 0 | 0 | 0 |  | 80% | 100%
3/8" | 545.4 | 152.2 | 977.1 | 0 | 0 | 0 |  | 70% | 90%
N° 4 | 759.9 | 1903.7 | 1071.8 | 7.4 | 3.6 | 31 |  | 50% | 70%
N° 8 | 33.4 | 387 | 40.2 | 110.6 | 2.4 | 606.9 |  | 35% | 50%
N° 30 | 0.8 | 31.2 | 0.9 | 960.2 | 57.4 | 715 |  | 18% | 29%
N° 50 | 1 | 1.6 | 0.4 | 535.2 | 1669.4 | 187.9 |  | 13% | 23%
N° 100 | 2.1 | 3.1 | 1.4 | 152.2 | 705.4 | 174.7 |  | 8% | 16%
N° 200 | 4.7 | 5.7 | 1.5 | 48.9 | 25.8 | 128.5 |  | 4% | 10%
SUMA | 2704.7 | 2489.9 | 2243 | 1814.5 | 2464 | 1844
P/ 200 | 11.4 | 24.2 | 2 | 58.3 | 9.6 | 176.9

## EstGranulometria
Tamiz | Incidencia % | [5 empty] | Retenido Mezcla (g) |  | Pasa (g) | Observación
1" | [6 empty] | 0 |  | 2107.6706 | cumple
3/4" | 100% |  |  |  |  | 0% | 3.838 |  | 2103.8326 | Tiene 0,1% de menos
1/2" | 71.08% | 0% | 28.92% |  |  | 0% | 176.013 |  | 1927.8196 | cumple
3/8" | 13.49% | 0% | 86.51% |  |  | 0% | 384.027 |  | 1543.7926 | cumple
N° 4 | 16.08% | 0% | 81.15% | 0% | 0.09861% | 2.672% | 449.0423 |  | 1094.7503 | cumple
N° 8 | 1.259% | 0% | 5.424% | 0% | 0.1171% | 93.2% | 252.0065 |  | 842.7438 | cumple
N° 30 | 0.02675% | 0% | 0.1077% | 0% | 2.485% | 97.38% | 284.1472 |  | 558.5966 | cumple
N° 50 | 0.03414% | 0% | 0.04887% | 0% | 73.79% | 26.13% | 278.2845 |  | 280.3121 | cumple
N° 100 | 0.1287% | 0% | 0.307% | 0% | 55.96% | 43.6% | 155.0486 |  | 125.2635 | Tiene 2% de menos
N° 200 | 0.829% | 0% | 0.9469% | 0% | 5.892% | 92.33% | 53.8594 |  | 71.4041 | Tiene 0,6% de menos
% en mezcla | 9.5% | 0% | 34% | 0% | 12.3% | 38.7% |  |  |  | 94.5%
Nº de Agregado | 1 | 2 | 3 | 4 | 5 | 6
Clasificación | Grueso 5-20 | Intermedio 5 - 10 | Grueso 5-14 | Arena terciada | Arena fina | Polvo
Tamiz | % Pasa | Observación |  | Máxima Densidad | % Pasa Max | % Pasa Min | MAX NOMINAL (>10%) |  | ¿Cumple?
1" | 100% | cumple |  | 100% | 100% | 100% | 25 | 0 | cumple
3/4" | 99.82% | Tiene 0,1% de menos |  | 100% | 100% | 100% | 19 | 0 | 0
1/2" | 91.47% | cumple |  | 100% | 80% | 100% | 12.5 | 12.5 | cumple
3/8" | 73.25% | cumple |  | 88.38% | 70% | 90% | 0 | 0 | cumple
N° 4 | 51.94% | cumple |  | 64.7% | 50% | 70% | 0 | 0 | cumple
N° 8 | 39.98% | cumple |  | 47.23% | 35% | 50% | 0 | 0 | cumple
N° 30 | 26.5% | cumple |  | 25.5% | 18% | 29% | 0 | 0 | cumple
N° 50 | 13.3% | cumple |  | 18.67% | 13% | 23% | 0 | 0 | cumple
N° 100 | 5.943% | Tiene 2% de menos |  | 13.67% | 8% | 16% | 0 | 0 | 0
N° 200 | 3.388% | Tiene 0,6% de menos |  | 10% | 4% | 10% |  | 12.5 | 0
SUMA | #REF! | [5 empty] | 0
DATOS Y CALCULOS | [6 empty] | 0.375 | 0
Planilla de % | Grueso 5-20 | Intermedio 5 - 10 | Grueso 5-14 | Arena terciada | Arena fina | Polvo
Nª 1 | 10% | 0% | 33% | 0% | 3% | 54%
Nª 2 | 15% | 10% | 15% | 0% | 5% | 55%
Nª 3 | 15% | 10% | 15% | 0% | 10% | 50%
Nª 4 | 25% | 12% | 0% | 0% | 7% | 56%
Nª 5 | 15% | 15% | 15% | 5% | 10% | 40%
Nª 6 | 0% | 19% | 18% | 0% | 11% | 52%
Nª 7 | 18% | 0% | 10% | 13% | 0% | 59%
Nª 8 | 16% | 15% | 10% | 0% | 0% | 59%
Nª 9 | 12% | 11% | 12% | 10% | 5% | 50%
Nª 10 | 11% | 11% | 11% | 12% | 3% | 52%

## Moldeo
MOLDEO
Peso Total a moldear |  | 1200 | g | Asfalto | 5.5% | 66 | g | 1134
Nº de Agregado |  | 1 | 2 | 3 | 4 | 5 | 6
Clasificación |  | Grueso 5-20 | Intermedio 5 - 10 | Grueso 5-14 | Arena terciada | Arena fina | Polvo
% en mezcla |  | 9.5% |  | 34% |  | 12.3% | 38.7%
Composición en peso (g) |  | 107.73 |  | 385.56 |  | 139.482 | 438.858
COSTOS DE MATERIA PRIMA
Producción |  | 1 | ton |  |  | Dólar | 24.75
Costo Asfalto |  | 11000 | $/ton | Costo de asfalto en mezcla |  | 605 | $/ton
Nº de Agregado |  | 1 | 2 | 3 | 4 | 5 | 6
Costo ($/m3) |  | 466.2 | 466.2 | 466.2 | 196.8 | 315 | 466.2
Densidad suelto (g/cm3) |  | 1.6 | 1.6 | 1.6 | 1.6 | 1.6 | 1.6
Volumen unitario (cm3/g) |  | 0.625 |  | 0.625 |  | 0.625 | 0.625
Peso parcial (kg) |  | 89.775 |  | 321.3 |  | 116.235 | 365.715
Volumen parcial (m3) |  | 0.056109375 |  | 0.2008125 |  | 0.072646875 | 0.228571875
Costo ($/ton) |  | 26.15819 |  | 93.6187875 |  | 22.88377 | 106.5602
Costo total de mezcla |  | 605 | $/ton | 24.44444 | U$S/ton
Mezcla para moldeo con peso de áridos (g)
% de Composición |  | 15% | 10% | 15% |  | 5% | 55% |  | Costo por tonelada
Asfalto |  | Grueso 5-20 | Intermedio 5 - 10 | Grueso 5-14 | Arena terciada | Arena fina | Polvo |  | $ | U$S
% | (g)
4.5% | 54 | 171.9 | 114.6 | 171.9 |  | 57.3 | 630.3 |  | 585
5% | 60 | 171 | 114 | 171 |  | 57 | 627 |  | 650
5.5% | 66 | 170.1 | 113.4 | 170.1 |  | 56.7 | 623.7 |  | 715

## Salida
Estudio Granulométrico y composición de Mezcla Asfáltica | [5 empty] | Laboratorio DNV-Regional 1 (Progreso)
Operador: | Cabrera - Lopez |  |  |  | Fecha: | 2006-08-07
Observaciones Generales: |  | 0
Nº de Agregado | 1 | 2 | 3 | 4 | 5 | 6
Clasificación: | Grueso | Intermedio | Arena gruesa | Arena fina | Polvo
Observaciones: | Cantera Pick Wick | Cantera Pick Wick | Arenera Pecas | Arenera Pecass | Cantera Pick Wick
Peso Muestra (g) | 2000 | 2000 | 2000 | 2000 | 2000
Tamiz | Retenido (g) | Retenido (g) | Retenido (g) | Retenido (g) | Retenido (g) | Retenido (g)
1" | 0 | 0 | 0 | 0 | 0
3/4" | 38 | 0 | 0 | 0 | 0
1/2" | 1474 | 0 | 4.5 | 0 | 14
3/8" | 428 | 596 | 13.5 | 0 | 3.5
N° 4 | 33 | 1328.5 | 101 | 0.5 | 185.5
N° 8 | 0 | 52 | 279.5 | 0.5 | 600.5
N° 30 | 0 | 0.5 | 1573.5 | 0.5 | 337.5
N° 50 | 0.5 | 0 | 0 | 43 | 233.5
N° 100 | 0.5 | 0.5 | 0 | 1513 | 161.5
N° 200 | 0.5 | 2 | 17 | 409 | 151
P/ 200 | 25.5 | 20.5 | 11 | 33.5 | 313
% de composición | 9.5% |  | 34% |  | 12.3% | 38.7%
Husos Granulométricos
Tamiz | MEZCLA % Pasa | Observación | % Pasa Max | % Pasa Min
1" | 100% | cumple | 100% | 100%
3/4" | 99.82% | Tiene 0,1% de menos | 100% | 100%
1/2" | 91.47% | cumple | 80% | 100%
3/8" | 73.25% | cumple | 70% | 90%
N° 4 | 51.94% | cumple | 50% | 70%
N° 8 | 39.98% | cumple | 35% | 50%
N° 30 | 26.5% | cumple | 18% | 29%
N° 50 | 13.3% | cumple | 13% | 23%
N° 100 | 5.943% | Tiene 2% de menos | 8% | 16%
N° 200 | 3.388% | Tiene 0,6% de menos | 4% | 10%
Firma Técnica

## Formulario
Estudio Granulométrico y composición de Mezcla Asfáltica | [7 empty] | Laboratorio DNV-Regional 1 (Progreso)
Operador: | [5 empty] | Fecha:
Observaciones Generales:
Nº de Agregado | 1 | 2 | 3 | 4 | 5 | 6
Clasificación:
Observaciones:
Peso Muestra (g) | [6 empty] | Husos Granulométricos
Tamiz | Retenido (g) | Retenido (g) | Retenido (g) | Retenido (g) | Retenido (g) | Retenido (g) | % Pasa Max | % Pasa Min
1"
3/4"
1/2"
3/8"
N° 4
N° 8
N° 30
N° 50
N° 100
N° 200
Estudio Granulométrico y composición de Mezcla Asfáltica | [7 empty] | Laboratorio DNV-Regional 1 (Progreso)
Operador: | [5 empty] | Fecha:
Observaciones Generales:
Nº de Agregado | 1 | 2 | 3 | 4 | 5 | 6
Clasificación:
Observaciones:
Peso Muestra (g) | [6 empty] | Husos Granulométricos
Tamiz | Retenido (g) | Retenido (g) | Retenido (g) | Retenido (g) | Retenido (g) | Retenido (g) | % Pasa Max | % Pasa Min
1"
3/4"
1/2"
3/8"
N° 4
N° 8
N° 30
N° 50
N° 100
N° 200

## Calculo
Calculo de curva de máxima densidad
Tamiz0,45 /A = %
|  | A | 0.03116087
Tamiz | (mm) | % pasando optimo de composición
1" | 25 | 100%
3/4" | 19 | 100%
1/2" | 12.5 | 100%
3/8" | 9.5 | 88.38%
N° 4 | 4.75 | 64.7%
N° 8 | 2.36 | 47.23%
N° 30 | 0.6 | 25.5%
N° 50 | 0.3 | 18.67%
N° 100 | 0.15 | 13.67%
N° 200 | 0.075 | 10%
Tamaño Max. Nominal | 12.5 | mm
* tamaño de tamiz superior al 1ero que retiene + del 10%